## PP-Normabmessungen
|  |  | Anlage 3.2.3.1b | [14 empty] | 1/8
Merkblatt - Abmessungen und hydraulische Kennwerte von PP-Kanalrohrleitungen
Leitfaden RL-03
Kanalisation
Abmessungen gemäss EN 1852
Steifigkeitsklassen |  |  |  | SN 4 |  |  | SN 8 |  |  |  | SN 12 |  |  |  | SN 16
1 | [8 empty] | 2 | 5 | 6 | 7 | 8 | 9 | 10 | 11 | 12
Aussendurchmesser |  |  | S 16 / SDR 33 |  |  | S 14/ SDR 29 |  |  |  | S 12.5/ SDR 26 |  |  |  | S 10.5 / SDR 22
dn | dem,min | dem,max | emin | emax | kg/m* | emin | emax | kg/m* |  | emin | emax | kg/m* |  | emin | emax | kg/m* |  | dn
110 | 110 | 110.4 | 3.4 | 4 | 1.041855 | 3.8 | 4.4 | 1.160056 |  | 4.2 | 4.9 | 1.277338 |  | 5 | 5.7 | 1.509143 |  | 110
125 | 125 | 125.4 | 3.9 | 4.5 | 1.357625 | 4.3 | 5 | 1.491924 |  | 4.8 | 5.5 | 1.658505 |  | 5.7 | 6.5 | 1.954728 |  | 125
160 | 160 | 160.5 | 4.9 | 5.6 | 2.184635 | 5.5 | 6.3 | 2.442655 |  | 6.2 | 7.1 | 2.741063 |  | 7.3 | 8.3 | 3.204298 |  | 160
200 | 200 | 200.6 | 6.2 | 7.1 | 3.453953 | 6.9 | 7.8 | 3.830031 |  | 7.7 | 8.7 | 4.256386 |  | 9.1 | 10.3 | 4.993652 |  | 200
250 | 250 | 250.8 | 7.7 | 8.7 | 5.36309 | 8.6 | 9.7 | 5.967696 |  | 9.6 | 10.8 | 6.634018 |  | 11.4 | 12.8 | 7.818911 |  | 250
315 | 315 | 316 | 9.7 | 10.9 | 8.512743 | 10.8 | 12.1 | 9.443955 |  | 12.1 | 13.6 | 10.53551 |  | 14.4 | 16.1 | 12.44292 |  | 315
355 | 355 | 358.2 | 10.9 | 12.2 | 10.78157 | 12.2 | 13.7 | 12.02186 |  | 13.6 | 15.2 | 13.34668 |  | 16.2 | 18.1 | 15.77718 |  | 355
400 | 400 | 403.6 | 12.3 | 13.8 | 13.70793 | 13.7 | 15.3 | 15.21305 |  | 15.3 | 17.1 | 16.91939 |  | 18.2 | 20.3 | 19.97461 |  | 400
450 | 450 | 454.1 | 13.8 | 15.4 | 17.30357 | 15.4 | 17.2 | 19.23895 |  | 17.2 | 19.2 | 21.39866 |  | 20.5 | 22.8 | 25.30976 |  | 450
500 | 500 | 504.5 | 15.3 | 17.1 | 21.31746 | 17.1 | 19.1 | 23.73692 |  | 19.1 | 21.3 | 26.40335 |  | 22.8 | 25.3 | 31.27564 |  | 500
630 | 630 | 635.7 | 19.3 | 21.5 | 33.881 | 21.6 | 24 | 37.77582 |  | 24.1 | 26.8 | 41.97483 |  | 28.7 | 31.8 | 49.60713 |  | 630
800 | 800 | 807.2 | 24.5 | 27.2 | 54.61587 | 27.4 | 30.4 | 60.85219 |  | 30.6 | 33.9 | 67.67754 |  | 36.4 | 40.3 | 79.89843 |  | 800
[8 empty] | * bezogen auf PP-HM mit einer Dichte von,( |  |  |  | 0.915 | g/cm3
© Copyright by VKR, Verband Kunststoff-Rohre und –Rohrleitungsteile (12.2017)

## PP-Innenabmessungen
|  | Anlage 3.2.3.1b | [9 empty] | 2/8
Merkblatt - Abmessungen und hydraulische Kennwerte von PP-Kanalrohrleitungen
Leitfaden RL-03
Kanalisation
Innendurchmesser und innere Rohroberfläche/ Meter
| SN 4 |  |  | SN 8 |  |  | SN 12 |  |  | SN 16
1 |  |  | 2 |  | 3 | 6 |  | 7 | 10 |  | 11
| S 16 / SDR 33 |  |  | S 14/ SDR 29 |  |  | Serie 12.5/ SDR 26 |  |  | Serie 10.5 / SDR 22
dn | di [mm] | AR [m2/m] |  | di [mm] | AR [m2/m] |  | di [mm] | AR [m2/m] |  | di [mm] | AR [m2/m] | dn
110 | 103.2 | 0.3242124 |  | 102.4 | 0.3216991 |  | 101.6 | 0.3191858 |  | 100 | 0.3141593 | 110
125 | 117.2 | 0.3681947 |  | 116.4 | 0.3656814 |  | 115.4 | 0.3625398 |  | 113.6 | 0.3568849 | 125
160 | 150.2 | 0.4718672 |  | 149 | 0.4680973 |  | 147.6 | 0.4636991 |  | 145.4 | 0.4567876 | 160
200 | 187.6 | 0.5893628 |  | 186.2 | 0.5849646 |  | 184.6 | 0.579938 |  | 181.8 | 0.5711415 | 200
250 | 234.6 | 0.7370176 |  | 232.8 | 0.7313628 |  | 230.8 | 0.7250796 |  | 227.2 | 0.7137699 | 250
315 | 295.6 | 0.9286548 |  | 293.4 | 0.9217433 |  | 290.8 | 0.9135751 |  | 286.2 | 0.8991238 | 315
355 | 333.2 | 1.046779 |  | 330.6 | 1.038611 |  | 327.8 | 1.029814 |  | 322.6 | 1.013478 | 355
400 | 375.4 | 1.179354 |  | 372.6 | 1.170557 |  | 369.4 | 1.160504 |  | 363.6 | 1.142283 | 400
450 | 422.4 | 1.327009 |  | 419.2 | 1.316956 |  | 415.6 | 1.305646 |  | 409 | 1.284911 | 450
500 | 469.4 | 1.474664 |  | 465.8 | 1.463354 |  | 461.8 | 1.450787 |  | 454.4 | 1.42754 | 500
630 | 591.4 | 1.857938 |  | 586.8 | 1.843487 |  | 581.8 | 1.827779 |  | 572.6 | 1.798876 | 630
800 | 751 | 2.359336 |  | 745.2 | 2.341115 |  | 738.8 | 2.321009 |  | 727.2 | 2.284566 | 800
© Copyright by VKR, Verband Kunststoff-Rohre und –Rohrleitungsteile (12.2017)

## PP-Vollfüllung SN 4
[5 empty] | Anlage 3.2.3.1b | [19 empty] | 3/8
Merkblatt - Abmessungen und hydraulische Kennwerte von PP-Kanalrohrleitungen
Leitfaden RL-03
Kanalisation
Hydraulische Kennwerte bei Vollfüllung | [8 empty] | betriebl. Rauigkeit: |  |  |  | kb = | 0.5 | mm | SN 4 (Serie 16 / SDR 33) | [7 empty] | PP-HM
1 |  |  |  |  | 2 |  | 3 | 6 |  | 7 | 10 |  | 11
|  | Gefälle | 10 | ‰ |  | 15 | ‰ |  | 20 | ‰ |  | 25 | ‰ | 30 | ‰ | 35 | ‰ | 40 | ‰ | 45 | ‰ | 50 | ‰
dn | di [mm] | Ai [m2] | v [m/s] | Q [l/s] |  | v [m/s] | Q [l/s] |  | v [m/s] | Q [l/s] |  | v [m/s] | Q [l/s] | v [m/s] | Q [l/s] | v [m/s] | Q [l/s] | v [m/s] | Q [l/s] | v [m/s] | Q [l/s] | v [m/s] | Q [l/s] |  | dn
110 | 103.2 | 0.008364679 | 0.80136 | 6.703119 |  | 0.9855555 | 8.243855 |  | 1.140902 | 9.543275 |  | 1.277795 | 10.68834 | 1.401574 | 11.72372 | 1.515412 | 12.67594 | 1.621379 | 13.56231 | 1.72091 | 14.39486 | 1.815054 | 15.18234 |  | 110
125 | 117.2 | 0.0107881 | 0.8719288 | 9.406458 |  | 1.072018 | 11.56504 |  | 1.240761 | 13.38546 |  | 1.389455 | 14.98959 | 1.523902 | 16.44002 | 1.64755 | 17.77394 | 1.762646 | 19.01561 | 1.870753 | 20.18187 | 1.973006 | 21.285 |  | 125
160 | 150.2 | 0.01771861 | 1.026485 | 18.1879 |  | 1.261373 | 22.34977 |  | 1.459445 | 25.85935 |  | 1.633977 | 28.95182 | 1.791782 | 31.74789 | 1.936908 | 34.31933 | 2.071995 | 36.71289 | 2.198877 | 38.96105 | 2.318888 | 41.08748 |  | 160
200 | 187.6 | 0.02764111 | 1.18642 | 32.79397 |  | 1.457302 | 40.28146 |  | 1.685716 | 46.59506 |  | 1.886976 | 52.15813 | 2.068944 | 57.18791 | 2.236289 | 61.81353 | 2.392057 | 66.11911 | 2.538361 | 70.16313 | 2.676743 | 73.98816 |  | 200
250 | 234.6 | 0.04322608 | 1.370624 | 59.24673 |  | 1.682952 | 72.74744 |  | 1.946302 | 84.13101 |  | 2.178339 | 94.16108 | 2.38813 | 103.2295 | 2.581061 | 111.5692 | 2.760642 | 119.3317 | 2.929312 | 126.6227 | 3.088848 | 133.5188 |  | 250
315 | 295.6 | 0.06862759 | 1.589207 | 109.0634 |  | 1.950704 | 133.8721 |  | 2.255501 | 154.7896 |  | 2.524052 | 173.2196 | 2.766853 | 189.8824 | 2.990138 | 205.206 | 3.197972 | 219.4691 | 3.393178 | 232.8656 | 3.577811 | 245.5366 |  | 315
355 | 333.2 | 0.08719666 | 1.715028 | 149.5447 |  | 2.104824 | 183.5336 |  | 2.433476 | 212.191 |  | 2.723043 | 237.4403 | 2.984843 | 260.2683 | 3.225599 | 281.2615 | 3.449695 | 300.8019 | 3.660174 | 319.1549 | 3.859252 | 336.5139 |  | 355
400 | 375.4 | 0.1106824 | 1.84969 | 204.728 |  | 2.26977 | 251.2235 |  | 2.623951 | 290.4251 |  | 2.936009 | 324.9644 | 3.218141 | 356.1915 | 3.477595 | 384.9084 | 3.719093 | 411.638 | 3.945917 | 436.7434 | 4.160454 | 460.4889 |  | 400
450 | 422.4 | 0.1401321 | 1.992738 | 279.2466 |  | 2.444987 | 342.6212 |  | 2.826285 | 396.0533 |  | 3.162233 | 443.1304 | 3.465962 | 485.6927 | 3.745277 | 524.8336 | 4.005261 | 561.2657 | 4.249447 | 595.484 | 4.480405 | 627.8487 |  | 450
500 | 469.4 | 0.1730518 | 2.129542 | 368.5211 |  | 2.612553 | 452.107 |  | 3.019784 | 522.5789 |  | 3.378577 | 584.6687 | 3.70296 | 640.8039 | 4.001268 | 692.4265 | 4.27893 | 740.4764 | 4.539718 | 785.6063 | 4.786381 | 828.2917 |  | 500
630 | 591.4 | 0.2746961 | 2.461069 | 676.046 |  | 3.018621 | 829.2035 |  | 3.48869 | 958.3295 |  | 3.902843 | 1072.096 | 4.277275 | 1174.951 | 4.621606 | 1269.537 | 4.942105 | 1357.577 | 5.243127 | 1440.267 | 5.527842 | 1518.477 |  | 630
800 | 751 | 0.4429653 | 2.855497 | 1264.886 |  | 3.501726 | 1551.143 |  | 4.046549 | 1792.481 |  | 4.526561 | 2005.11 | 4.960532 | 2197.344 | 5.359615 | 2374.124 | 5.731076 | 2538.668 | 6.079961 | 2693.212 | 6.409948 | 2839.385 |  | 800
nach Pradtl-Colebrook
© Copyright by VKR, Verband Kunststoff-Rohre und –Rohrleitungsteile (12.2017)

## PP-Vollfüllung SN 8
[5 empty] | Anlage 3.2.3.1b | [19 empty] | 4/8
Merkblatt - Abmessungen und hydraulische Kennwerte von PP-Kanalrohrleitungen
Leitfaden RL-03
Kanalisation
Hydraulische Kennwerte bei Vollfüllung | [8 empty] | betriebl. Rauigkeit: |  |  |  | kb = | 0.5 | mm | SN 8 (Serie 14/ SDR 29) | [7 empty] | PP-HM
1 |  |  |  |  | 2 |  | 3 | 6 |  | 7 | 10 |  | 11
|  | Gefälle | 10 | ‰ |  | 15 | ‰ |  | 20 | ‰ |  | 25 | ‰ | 30 | ‰ | 35 | ‰ | 40 | ‰ | 45 | ‰ | 50 | ‰
dn | di [mm] | Ai [m2] | v [m/s] | Q [l/s] |  | v [m/s] | Q [l/s] |  | v [m/s] | Q [l/s] |  | v [m/s] | Q [l/s] | v [m/s] | Q [l/s] | v [m/s] | Q [l/s] | v [m/s] | Q [l/s] | v [m/s] | Q [l/s] | v [m/s] | Q [l/s] |  | dn
110 | 102.4 | 0.008235497 | 0.79722 | 6.565503 |  | 0.9804829 | 8.074764 |  | 1.135043 | 9.347643 |  | 1.271244 | 10.46933 | 1.394397 | 11.48355 | 1.50766 | 12.41633 | 1.613091 | 13.2846 | 1.712119 | 14.10015 | 1.805787 | 14.87155 |  | 110
125 | 116.4 | 0.01064133 | 0.8679868 | 9.236533 |  | 1.067189 | 11.3563 |  | 1.235183 | 13.14399 |  | 1.383218 | 14.71928 | 1.517069 | 16.14363 | 1.640169 | 17.45358 | 1.754756 | 18.67293 | 1.862383 | 19.81823 | 1.964184 | 20.90152 |  | 125
160 | 149 | 0.01743662 | 1.021112 | 17.80474 |  | 1.254789 | 21.87929 |  | 1.451842 | 25.31523 |  | 1.625476 | 28.34282 | 1.782469 | 31.08024 | 1.926849 | 33.59773 | 2.061241 | 35.94108 | 2.187469 | 38.14208 | 2.306863 | 40.22391 |  | 160
200 | 186.2 | 0.0272301 | 1.180671 | 32.1498 |  | 1.45026 | 39.49073 |  | 1.677583 | 45.68076 |  | 1.877883 | 51.13494 | 2.058982 | 56.06629 | 2.225529 | 60.60138 | 2.380553 | 64.8227 | 2.52616 | 68.78758 | 2.663881 | 72.53775 |  | 200
250 | 232.8 | 0.04256531 | 1.363854 | 58.05286 |  | 1.674658 | 71.28236 |  | 1.936724 | 82.43726 |  | 2.16763 | 92.26586 | 2.376399 | 101.1521 | 2.568389 | 109.3243 | 2.747095 | 116.931 | 2.914943 | 124.0755 | 3.073701 | 130.8331 |  | 250
315 | 293.4 | 0.06760987 | 1.581654 | 106.9354 |  | 1.941452 | 131.2613 |  | 2.244817 | 151.7718 |  | 2.512107 | 169.8432 | 2.753767 | 186.1818 | 2.976003 | 201.2072 | 3.182862 | 215.1929 | 3.377151 | 228.3287 | 3.560916 | 240.7531 |  | 315
355 | 330.6 | 0.08584116 | 1.706516 | 146.4893 |  | 2.094397 | 179.7855 |  | 2.421435 | 207.8588 |  | 2.709581 | 232.5936 | 2.970095 | 254.9564 | 3.20967 | 275.5218 | 3.432665 | 294.664 | 3.642111 | 312.643 | 3.840212 | 329.6482 |  | 355
400 | 372.6 | 0.1090374 | 1.840948 | 200.7323 |  | 2.259063 | 246.3224 |  | 2.611587 | 284.7607 |  | 2.922185 | 318.6275 | 3.202997 | 349.2465 | 3.461237 | 377.4044 | 3.701606 | 403.6136 | 3.927369 | 428.2302 | 4.140903 | 451.5134 |  | 400
450 | 419.2 | 0.138017 | 1.983208 | 273.7163 |  | 2.433313 | 335.8385 |  | 2.812805 | 388.2148 |  | 3.147161 | 434.3616 | 3.449452 | 476.0828 | 3.727443 | 514.4503 | 3.986196 | 550.1626 | 4.229224 | 583.7046 | 4.459089 | 615.4299 |  | 450
500 | 465.8 | 0.1704076 | 2.119264 | 361.1386 |  | 2.599964 | 443.0535 |  | 3.005246 | 512.1166 |  | 3.362323 | 572.9652 | 3.685155 | 627.9782 | 3.982035 | 678.5689 | 4.258369 | 725.6582 | 4.51791 | 769.886 | 4.763393 | 811.7181 |  | 500
630 | 586.8 | 0.2704395 | 2.449101 | 662.3336 |  | 3.003962 | 812.3901 |  | 3.471763 | 938.9017 |  | 3.883918 | 1050.365 | 4.256543 | 1151.137 | 4.599212 | 1243.809 | 4.918165 | 1330.066 | 5.217735 | 1411.082 | 5.501077 | 1487.708 |  | 630
800 | 745.2 | 0.4361497 | 2.841798 | 1239.449 |  | 3.484947 | 1519.958 |  | 4.027173 | 1756.45 |  | 4.504898 | 1964.81 | 4.936801 | 2153.184 | 5.333983 | 2326.415 | 5.703673 | 2487.655 | 6.050897 | 2639.097 | 6.379311 | 2782.334 |  | 800
nach Pradtl-Colebrook
© Copyright by VKR, Verband Kunststoff-Rohre und –Rohrleitungsteile (12.2017)

## PP-Vollfüllung SN12
[5 empty] | Anlage 3.2.3.1b | [19 empty] | 5/8
Merkblatt - Abmessungen und hydraulische Kennwerte von PP-Kanalrohrleitungen
Leitfaden RL-03
Kanalisation
Hydraulische Kennwerte bei Vollfüllung | [8 empty] | betriebl. Rauigkeit: |  |  |  | kb = | 0.5 | mm | SN12 (Serie 12.5 / SDR 26) | [7 empty] | PP-HM
1 |  |  |  |  | 2 |  | 3 | 6 |  | 7 | 10 |  | 11
|  | Gefälle | 10 | ‰ |  | 15 | ‰ |  | 20 | ‰ |  | 25 | ‰ | 30 | ‰ | 35 | ‰ | 40 | ‰ | 45 | ‰ | 50 | ‰
dn | di [mm] | Ai [m2] | v [m/s] | Q [l/s] |  | v [m/s] | Q [l/s] |  | v [m/s] | Q [l/s] |  | v [m/s] | Q [l/s] | v [m/s] | Q [l/s] | v [m/s] | Q [l/s] | v [m/s] | Q [l/s] | v [m/s] | Q [l/s] | v [m/s] | Q [l/s] |  | dn
110 | 101.6 | 0.00810732 | 0.7930676 | 6.429653 |  | 0.9753952 | 7.907841 |  | 1.129167 | 9.154517 |  | 1.264673 | 10.25311 | 1.387199 | 11.24646 | 1.499884 | 12.16004 | 1.604778 | 13.01044 | 1.703301 | 13.80921 | 1.796492 | 14.56473 |  | 110
125 | 115.4 | 0.01045927 | 0.8630446 | 9.026819 |  | 1.061133 | 11.09868 |  | 1.228189 | 12.84597 |  | 1.375398 | 14.38567 | 1.508503 | 15.77784 | 1.630916 | 17.05819 | 1.744863 | 18.24999 | 1.851889 | 19.36942 | 1.953122 | 20.42824 |  | 125
160 | 147.6 | 0.0171105 | 1.014821 | 17.36409 |  | 1.247083 | 21.3382 |  | 1.442942 | 24.68946 |  | 1.615525 | 27.64243 | 1.771567 | 30.31239 | 1.915072 | 32.76784 | 2.048651 | 35.05343 | 2.174116 | 37.2002 | 2.292787 | 39.23072 |  | 160
200 | 184.6 | 0.02676414 | 1.174081 | 31.42326 |  | 1.442186 | 38.59888 |  | 1.668259 | 44.64952 |  | 1.867458 | 49.9809 | 2.047561 | 54.80122 | 2.213193 | 59.2342 | 2.367365 | 63.36049 | 2.512171 | 67.2361 | 2.649136 | 70.90184 |  | 200
250 | 230.8 | 0.04183709 | 1.356307 | 56.74392 |  | 1.665413 | 69.67605 |  | 1.926048 | 80.58023 |  | 2.155693 | 90.18793 | 2.363321 | 98.8745 | 2.554264 | 106.863 | 2.731994 | 114.2987 | 2.898926 | 121.2826 | 3.056817 | 127.8884 |  | 250
315 | 290.8 | 0.06641691 | 1.572699 | 104.4538 |  | 1.930483 | 128.2167 |  | 2.23215 | 148.2525 |  | 2.497944 | 165.9057 | 2.738251 | 181.8662 | 2.959245 | 196.5439 | 3.164945 | 210.2059 | 3.358147 | 223.0378 | 3.540885 | 235.1746 |  | 315
355 | 327.8 | 0.08439326 | 1.697319 | 143.2423 |  | 2.083132 | 175.8023 |  | 2.408426 | 203.2549 |  | 2.695035 | 227.4428 | 2.954161 | 249.3113 | 3.192459 | 269.422 | 3.414266 | 288.141 | 3.622595 | 305.7226 | 3.81964 | 322.3519 |  | 355
400 | 369.4 | 0.1071726 | 1.830926 | 196.2251 |  | 2.246787 | 240.7939 |  | 2.597411 | 278.3712 |  | 2.906335 | 311.4794 | 3.185634 | 341.4126 | 3.442482 | 368.9397 | 3.681556 | 394.5618 | 3.906102 | 418.627 | 4.118486 | 441.3887 |  | 400
450 | 415.6 | 0.1356566 | 1.972451 | 267.576 |  | 2.420138 | 328.3077 |  | 2.79759 | 379.5116 |  | 3.13015 | 424.6255 | 3.430817 | 465.413 | 3.707315 | 502.9217 | 3.964677 | 537.8347 | 4.2064 | 570.626 | 4.43503 | 601.6412 |  | 450
500 | 461.8 | 0.1674934 | 2.107806 | 353.0437 |  | 2.58593 | 433.1262 |  | 2.98904 | 500.6445 |  | 3.344204 | 560.1321 | 3.665306 | 613.9146 | 3.960595 | 663.3737 | 4.235449 | 709.4098 | 4.493599 | 752.6483 | 4.737767 | 793.5447 |  | 500
630 | 581.8 | 0.2658504 | 2.436049 | 647.6247 |  | 2.987977 | 794.3548 |  | 3.453303 | 918.062 |  | 3.863279 | 1027.054 | 4.233934 | 1125.593 | 4.574791 | 1216.21 | 4.892058 | 1300.556 | 5.190044 | 1379.775 | 5.471888 | 1454.704 |  | 630
800 | 738.8 | 0.4286903 | 2.826631 | 1211.749 |  | 3.46637 | 1485.999 |  | 4.005722 | 1717.214 |  | 4.480914 | 1920.925 | 4.910529 | 2105.096 | 5.305605 | 2274.461 | 5.673336 | 2432.104 | 6.018719 | 2580.166 | 6.345392 | 2720.208 |  | 800
nach Pradtl-Colebrook
© Copyright by VKR, Verband Kunststoff-Rohre und –Rohrleitungsteile (12.2017)

## PP-Vollfüllung SN16
[5 empty] | Anlage 3.2.3.1b | [19 empty] | 6/8
Merkblatt - Abmessungen und hydraulische Kennwerte von PP-Kanalrohrleitungen
Leitfaden RL-03
Kanalisation
Hydraulische Kennwerte bei Vollfüllung | [8 empty] | betriebl. Rauigkeit: |  |  |  | kb = | 0.5 | mm | SN 16 (Serie 10.5 / SDR 22) | [7 empty] | PP-HM
1 |  |  |  |  | 2 |  | 3 | 6 |  | 7 | 10 |  | 11
|  | Gefälle | 10 | ‰ |  | 15 | ‰ |  | 20 | ‰ |  | 25 | ‰ | 30 | ‰ | 35 | ‰ | 40 | ‰ | 45 | ‰ | 50 | ‰
dn | di [mm] | Ai [m2] | v [m/s] | Q [l/s] |  | v [m/s] | Q [l/s] |  | v [m/s] | Q [l/s] |  | v [m/s] | Q [l/s] | v [m/s] | Q [l/s] | v [m/s] | Q [l/s] | v [m/s] | Q [l/s] | v [m/s] | Q [l/s] | v [m/s] | Q [l/s] |  | dn
110 | 100 | 0.007853982 | 0.7847252 | 6.163217 |  | 0.9651734 | 7.580454 |  | 1.117361 | 8.775734 |  | 1.251472 | 9.829041 | 1.372737 | 10.78145 | 1.484262 | 11.65737 | 1.588076 | 12.47272 | 1.685586 | 13.23856 | 1.777817 | 13.96294 |  | 110
125 | 113.6 | 0.01013553 | 0.854107 | 8.656829 |  | 1.050183 | 10.64416 |  | 1.215542 | 12.32017 |  | 1.361257 | 13.79706 | 1.49301 | 15.13245 | 1.614181 | 16.36058 | 1.726971 | 17.50377 | 1.832912 | 18.57754 | 1.933118 | 19.59318 |  | 125
160 | 145.4 | 0.01660423 | 1.004889 | 16.6854 |  | 1.234915 | 20.5048 |  | 1.42889 | 23.72561 |  | 1.599812 | 26.56364 | 1.754353 | 29.12968 | 1.896479 | 31.48956 | 2.028773 | 33.68621 | 2.153031 | 35.74942 | 2.270561 | 37.70092 |  | 160
200 | 181.8 | 0.02595838 | 1.162493 | 30.17645 |  | 1.427991 | 37.06835 |  | 1.651866 | 42.87978 |  | 1.849129 | 48.00039 | 2.027482 | 52.63015 | 2.191503 | 56.88788 | 2.344177 | 60.85105 | 2.487576 | 64.57346 | 2.62321 | 68.09429 |  | 200
250 | 227.2 | 0.04054213 | 1.342656 | 54.43415 |  | 1.648692 | 66.84149 |  | 1.906738 | 77.30321 |  | 2.134103 | 86.52107 | 2.33967 | 94.85518 | 2.528716 | 102.5195 | 2.704682 | 109.6536 | 2.869957 | 116.3541 | 3.026281 | 122.6919 |  | 250
315 | 286.2 | 0.06433231 | 1.556777 | 100.1511 |  | 1.91098 | 122.9377 |  | 2.209628 | 142.1504 |  | 2.472762 | 159.0785 | 2.710665 | 174.3834 | 2.929448 | 188.4581 | 3.13309 | 201.5589 | 3.32436 | 213.8637 | 3.505269 | 225.5021 |  | 315
355 | 322.6 | 0.08173698 | 1.680155 | 137.3308 |  | 2.062108 | 168.5505 |  | 2.384149 | 194.8731 |  | 2.667891 | 218.0654 | 2.924425 | 239.0337 | 3.160339 | 258.3166 | 3.379928 | 276.2651 | 3.586174 | 293.123 | 3.781249 | 309.0678 |  | 355
400 | 363.6 | 0.1038335 | 1.812672 | 188.2161 |  | 2.224428 | 230.9702 |  | 2.571591 | 267.0174 |  | 2.877466 | 298.7775 | 3.154009 | 327.4919 | 3.408323 | 353.8982 | 3.645038 | 378.4772 | 3.867368 | 401.5625 | 4.077656 | 423.3975 |  | 400
450 | 409 | 0.1313822 | 1.952633 | 256.5412 |  | 2.395863 | 314.7738 |  | 2.769559 | 363.8708 |  | 3.098809 | 407.1283 | 3.396484 | 446.2375 | 3.67023 | 482.2029 | 3.925032 | 515.6793 | 4.16435 | 547.1214 | 4.390705 | 576.8604 |  | 450
500 | 454.4 | 0.1621685 | 2.086504 | 338.3653 |  | 2.559838 | 415.125 |  | 2.95891 | 479.842 |  | 3.310516 | 536.8615 | 3.628402 | 588.4126 | 3.920734 | 635.8197 | 4.192835 | 679.9458 | 4.4484 | 721.3905 | 4.690122 | 760.5902 |  | 500
630 | 572.6 | 0.2575091 | 2.411916 | 621.0903 |  | 2.958417 | 761.8193 |  | 3.419169 | 880.4672 |  | 3.825115 | 985.0019 | 4.192127 | 1079.511 | 4.529635 | 1166.422 | 4.843783 | 1247.318 | 5.13884 | 1323.298 | 5.417914 | 1395.162 |  | 630
800 | 727.2 | 0.4153341 | 2.799004 | 1162.522 |  | 3.432533 | 1425.648 |  | 3.966649 | 1647.485 |  | 4.437229 | 1842.932 | 4.862673 | 2019.634 | 5.253914 | 2182.13 | 5.618075 | 2333.378 | 5.960106 | 2475.435 | 6.283608 | 2609.797 |  | 800
nach Pradtl-Colebrook
© Copyright by VKR, Verband Kunststoff-Rohre und –Rohrleitungsteile (12.2017)

## Wandrauhigkeiten & Teilfüllung
| Anlage 3.2.3.1b |  | 7/8
Merkblatt - Abmessungen und hydraulische Kennwerte von PP-Kanalrohrleitungen
Leitfaden RL-03
Kanalisation
Betriebliche Wandrauhigkeit mit Ablagerungen |  | Rauhigkeit und Teilfüllung
Rohrmaterial | kb [mm]
PE, PP, PVC | 0.25 - 0.6
Beton | 2.0 - 3.0
Guss | 1.0 - 1.5 ?
Steinzeug | 0.2 - 0.6
GFK
“Tables for the hydraulic design of pipes, sewers and channels”
Authors: HR Wallingford and D.I.H. Barr
© Copyright by VKR, Verband Kunststoff-Rohre und –Rohrleitungsteile (12.2017)
Füllgrad h/di
Max. zulässiger Teilfüllungsgrad = 0.85

## Legende
| Anlage 3.2.3.1b | 8/8
Merkblatt - Abmessungen und hydraulische Kennwerte von PP-Kanalrohrleitungen
Leitfaden RL-03
Kanalisation
Legende der Abkürzungen
Abkürzung | Beschreibung
dn | nomineller Aussendurchmesser [mm]
e | Wanddicke [mm]
di | errechneter Innendurchmesser (auf Basis von dn und e) [mm]
AR | benetzte Rohrinnenoberfläche pro Meter [m2]
kg/m | Metergewicht des Rohrs [kg/m]
Ai | innere Kreisquerschnittsfläche des Rohrs [m2]
v | Fliessgeschwindigkeit bei Vollfüllung [m/s]
Q | Volumenstrom bei Vollfüllung [l/s]
kb | Betriebliche Wandrauhigkeit mit Ablagerungen [mm]
© Copyright by VKR, Verband Kunststoff-Rohre und –Rohrleitungsteile (10.2018)