## PVC-U-Normabmessungen
|  |  |  | Anlage 3.2.3.1c | [21 empty] | 1/10
Merkblatt - Abmessungen und hydraulische Kennwerte von kompakten Vollwandkanalrohrleitungen aus PVC-U
Leitfaden RL-03
Kanalisation
Abmessungen gemäss EN 1401-1
| Steifigkeitsklassen |  |  |  | SN 0.5** |  |  |  | SN2 |  |  |  | SN 4 |  |  |  | SN 8 |  |  | SN 12** |  |  | SN 16**
| 1 | [9 empty] | 2 | 5 | 6 | 7 | 8 | 9 | 10 | 11 | 9 | 10 | 11 | 9 | 10 | 11 | 12
| Aussendurchmesser |  |  | S 40 / SDR 81 |  |  |  | S 25/ SDR 51 |  |  |  | S 20/ SDR 41 |  |  |  | S 16.5 / SDR 34 |  |  | S 15.5/ SDR 32? |  |  | S 13.5/ SDR 28?
| dn | dem,min | dem,max | emin | emax | kg/m* |  | emin | emax | kg/m* |  | emin | emax | kg/m* |  | emin | emax | kg/m* | emin | emax | kg/m* | emin | emax | kg/m* |  | dn
| 110 | 110 | 110.3 | - | - | - | ** | 3 | - | 1.391663 |  | 3.2 | 3.8 | 1.481666 |  | 3.2 | 3.8 | 1.481666 | 3.6 | - | 1.660631 | - | - | - |  | 110
| 125 | 125 | 125.3 | - | - | - | ** | 3 | - | 1.586756 |  | 3.2 | 3.8 | 1.689765 |  | 3.7 | 4.3 | 1.94577 | 4 | - | 2.098333 | - | - | - |  | 125
| 160 | 160 | 160.4 | - | - | - |  | 3.2 | 3.8 | 2.175329 |  | 4 | 4.6 | 2.705288 |  | 4.7 | 5.4 | 3.16445 | 5.5 | - | 3.684004 | 6 | - | 4.005908 |  | 160
| 200 | 200 | 200.5 | - | - | - |  | 3.9 | 4.5 | 3.315669 |  | 4.9 | 5.6 | 4.144597 |  | 5.9 | 6.7 | 4.964854 | 6.6 | - | 5.533875 | 7.5 | - | 6.259231 |  | 200
| 250 | 250 | 250.5 | - | - | - |  | 4.9 | 5.6 | 5.206769 |  | 6.2 | 7.1 | 6.553214 |  | 7.3 | 8.3 | 7.681068 | 8.2 | - | 8.596053 | 9.3 | - | 9.704831 |  | 250
| 315 | 315 | 315.6 | - | - | - |  | 6.2 | 7.1 | 8.300379 |  | 7.7 | 8.7 | 10.25846 |  | 9.2 | 10.4 | 12.19703 | 10 | - | 13.22296 | 11.7 | - | 15.38464 |  | 315
| 355 | 355 | 355.7 | - | - | - |  | 7 | 7.9 | 10.56103 |  | 8.7 | 9.8 | 13.06173 |  | 10.4 | 11.7 | 15.53737 | - | - | - | - | - | - |  | 355
| 400 | 400 | 400.7 | - | - | - |  | 7.9 | 8.9 | 13.42929 |  | 9.8 | 11 | 16.57839 |  | 11.7 | 13.1 | 19.69619 | 12.6 | - | 21.16212 | 14.9 | - | 24.87647 |  | 400
| 450 | 450 | 450.8 | - | - | - |  | 8.8 | 9.9 | 16.83244 |  | 11 | 12.3 | 20.93564 |  | 13.2 | 14.8 | 24.99686 | - | - | - | - | - | - |  | 450
| 500 | 500 | 500.9 | 6.2 | - | 13.27308 |  | 9.8 | 11 | 20.82708 |  | 12.3 | 13.8 | 26.00679 |  | 14.6 | 16.3 | 30.72427 | 16.5 | - | 34.58672 | 18.6 | - | 38.81933 |  | 500
| 630 | 630 | 631.1 | 7.9 | - | 21.3067 |  | 12.3 | 13.8 | 32.9391 |  | 15.4 | 17.2 | 41.03385 |  | 18.4 | 20.5 | 48.78814 | 22 | - | 57.99028 | 22 | - | 57.99028 |  | 630
| 710 | 710 | 711.2 | 8.8 | - | 26.75183 |  | 13.9 | 15.5 | 41.9484 |  | 17.4 | 19.4 | 52.24692 |  | 20.8 | 23.2 | 62.14949 | 22.5 | - | 67.06319 | - | - | - |  | 710
| 800 | 800 | 801.3 | 10 | - | 34.24964 |  | 15.7 | 17.5 | 53.38396 |  | 19.6 | 21.8 | 66.31355 |  | 23.4 | 26.8 | 78.78476 | 25 | - | 83.99833 | - | - | - |  | 800
| 900 | 900 | 901.5 | 11.3 | - | 43.53741 |  | 17.6 | 19.6 | 67.32977 |  | 22 | 24.4 | 83.74255 |  | - | - | - | - | - | - | - | - | - |  | 900
| 1000 | 1000 | 1001.6 | 12.5 | - | 53.51507 |  | 19.6 | 21.8 | 83.30831 |  | 24.5 | 27.2 | 103.6149 |  | - | - | - | - | - | - | - | - | - |  | 1000
** | 1200 | 1200 | - | 14.9 | - | 76.55441 |  | 23.6 | - | 120.3638 |  | - | - | - |  | - | - | - | - | - | - | - | - | - |  | 1200
|  |  |  | ** keine Normabmessung | [5 empty] | * bezogen auf PVC-U mit einer Dichte von |  |  |  | 1.38 | g/cm3
© Copyright by VKR, Verband Kunststoff-Rohre und –Rohrleitungsteile (10.2018)

## PVC-U-Innenabmessungen
|  |  | Anlage 3.2.3.1c | [13 empty] | 2/10
Merkblatt - Abmessungen und hydraulische Kennwerte von kompakten Vollwandkanalrohrleitungen aus PVC-U
Leitfaden RL-03
Kanalisation
Innendurchmesser und innere Rohroberfläche/ Meter
|  | SN 0.5** |  |  | SN 2 |  |  | SN 4 |  |  | SN 8 |  | SN 12 |  | SN 16
| 1 |  |  | 2 |  | 3 | 6 |  | 7 | 10 |  | 11 |  | 11 |  | 11
|  | S 40 / SDR 81 |  |  | S 25/ SDR 51 |  |  | Serie 20/ SDR 41 |  |  | Serie 16.5 / SDR 34 |  | S 15.5/ SDR 32? |  | S 13.5/ SDR 28?
| dn | di [mm] | AR [m2/m] |  | di [mm] | AR [m2/m] |  | di [mm] | AR [m2/m] |  | di [mm] | AR [m2/m] | di [mm] | AR [m2/m] | di [mm] | AR [m2/m] | dn
| 110 | - | - | ** | 104 | 0.3267256 |  | 103.6 | 0.325469 |  | 103.6 | 0.325469 | 102.8 | 0.3229557 | - | - | 110
| 125 | - | - | ** | 119 | 0.3738495 |  | 118.6 | 0.3725929 |  | 117.6 | 0.3694513 | 117 | 0.3675663 | - | - | 125
| 160 | - | - |  | 153.6 | 0.4825486 |  | 152 | 0.4775221 |  | 150.6 | 0.4731239 | 149 | 0.4680973 | 148 | 0.4649557 | 160
| 200 | - | - |  | 192.2 | 0.6038141 |  | 190.2 | 0.5975309 |  | 188.2 | 0.5912477 | 186.8 | 0.5868495 | 185 | 0.5811946 | 200
| 250 | - | - |  | 240.2 | 0.7546106 |  | 237.6 | 0.7464424 |  | 235.4 | 0.7395309 | 233.6 | 0.733876 | 231.4 | 0.7269645 | 250
| 315 | - | - |  | 302.6 | 0.9506459 |  | 299.6 | 0.9412212 |  | 296.6 | 0.9317964 | 295 | 0.9267698 | 291.6 | 0.9160884 | 315
| 355 | - | - |  | 341 | 1.071283 |  | 337.6 | 1.060602 |  | 334.2 | 1.04992 | - | - | - | - | 355
| 400 | - | - |  | 384.2 | 1.207 |  | 380.4 | 1.195062 |  | 376.6 | 1.183124 | 374.8 | 1.177469 | 370.2 | 1.163018 | 400
| 450 | - | - |  | 432.4 | 1.358425 |  | 428 | 1.344602 |  | 423.6 | 1.330779 | - | - | - | - | 450
| 500 | 487.6 | 1.531841 |  | 480.4 | 1.509221 |  | 475.4 | 1.493513 |  | 470.8 | 1.479062 | 467 | 1.467124 | 462.8 | 1.453929 | 500
| 630 | 614.2 | 1.929566 |  | 605.4 | 1.90192 |  | 599.2 | 1.882442 |  | 593.2 | 1.863593 | 586 | 1.840973 | 586 | 1.840973 | 630
| 710 | 692.4 | 2.175239 |  | 682.2 | 2.143195 |  | 675.2 | 2.121203 |  | 668.4 | 2.099841 | 665 | 2.089159 | - | - | 710
| 800 | 780 | 2.450442 |  | 768.6 | 2.414628 |  | 760.8 | 2.390124 |  | 753.2 | 2.366248 | 750 | 2.356194 | - | - | 800
| 900 | 877.4 | 2.756433 |  | 864.8 | 2.716849 |  | 856 | 2.689203 |  | - | - | - | - | - | - | 900
| 1000 | 975 | 3.063053 |  | 960.8 | 3.018442 |  | 951 | 2.987655 |  | - | - | - | - | - | - | 1000
** | 1200 | 1170.2 | 3.676292 |  | 1152.8 | 3.621628 |  | - | - |  | - | - | - | - | - | - | 1200
| © Copyright by VKR, Verband Kunststoff-Rohre und –Rohrleitungsteile (10.2018) | [8 empty] | ** keine Normabmessung

## PVC-U-Vollfüllung SN0.5
[5 empty] | Anlage 3.2.3.1c | [19 empty] | 3/10
Merkblatt - Abmessungen und hydraulische Kennwerte von kompakten Vollwandkanalrohrleitungen aus PVC-U
Leitfaden RL-03
Kanalisation
Hydraulische Kennwerte bei Vollfüllung | [8 empty] | betriebl. Rauigkeit: |  |  |  | kb = | 0.5 | mm | SN 0.5 (Serie 40 / SDR 81)** | [7 empty] | PVC-U
** keine Normabmessung!
1 |  |  |  |  | 2 |  | 3 | 6 |  | 7 | 10 |  | 11
|  | Gefälle | 10 | ‰ |  | 15 | ‰ |  | 20 | ‰ |  | 25 | ‰ | 30 | ‰ | 35 | ‰ | 40 | ‰ | 45 | ‰ | 50 | ‰
dn | di [mm] | Ai [m2] | v [m/s] | Q [l/s] |  | v [m/s] | Q [l/s] |  | v [m/s] | Q [l/s] |  | v [m/s] | Q [l/s] | v [m/s] | Q [l/s] | v [m/s] | Q [l/s] | v [m/s] | Q [l/s] | v [m/s] | Q [l/s] | v [m/s] | Q [l/s] |  | dn
110 | - | #VALUE! | #VALUE! | #VALUE! |  | #VALUE! | #VALUE! |  | #VALUE! | #VALUE! |  | #VALUE! | #VALUE! | #VALUE! | #VALUE! | #VALUE! | #VALUE! | #VALUE! | #VALUE! | #VALUE! | #VALUE! | #VALUE! | #VALUE! |  | 110
125 | - | #VALUE! | #VALUE! | #VALUE! |  | #VALUE! | #VALUE! |  | #VALUE! | #VALUE! |  | #VALUE! | #VALUE! | #VALUE! | #VALUE! | #VALUE! | #VALUE! | #VALUE! | #VALUE! | #VALUE! | #VALUE! | #VALUE! | #VALUE! |  | 125
160 | - | #VALUE! | #VALUE! | #VALUE! |  | #VALUE! | #VALUE! |  | #VALUE! | #VALUE! |  | #VALUE! | #VALUE! | #VALUE! | #VALUE! | #VALUE! | #VALUE! | #VALUE! | #VALUE! | #VALUE! | #VALUE! | #VALUE! | #VALUE! |  | 160
200 | - | #VALUE! | #VALUE! | #VALUE! |  | #VALUE! | #VALUE! |  | #VALUE! | #VALUE! |  | #VALUE! | #VALUE! | #VALUE! | #VALUE! | #VALUE! | #VALUE! | #VALUE! | #VALUE! | #VALUE! | #VALUE! | #VALUE! | #VALUE! |  | 200
250 | - | #VALUE! | #VALUE! | #VALUE! |  | #VALUE! | #VALUE! |  | #VALUE! | #VALUE! |  | #VALUE! | #VALUE! | #VALUE! | #VALUE! | #VALUE! | #VALUE! | #VALUE! | #VALUE! | #VALUE! | #VALUE! | #VALUE! | #VALUE! |  | 250
315 | - | #VALUE! | #VALUE! | #VALUE! |  | #VALUE! | #VALUE! |  | #VALUE! | #VALUE! |  | #VALUE! | #VALUE! | #VALUE! | #VALUE! | #VALUE! | #VALUE! | #VALUE! | #VALUE! | #VALUE! | #VALUE! | #VALUE! | #VALUE! |  | 315
355 | - | #VALUE! | #VALUE! | #VALUE! |  | #VALUE! | #VALUE! |  | #VALUE! | #VALUE! |  | #VALUE! | #VALUE! | #VALUE! | #VALUE! | #VALUE! | #VALUE! | #VALUE! | #VALUE! | #VALUE! | #VALUE! | #VALUE! | #VALUE! |  | 355
400 | - | #VALUE! | #VALUE! | #VALUE! |  | #VALUE! | #VALUE! |  | #VALUE! | #VALUE! |  | #VALUE! | #VALUE! | #VALUE! | #VALUE! | #VALUE! | #VALUE! | #VALUE! | #VALUE! | #VALUE! | #VALUE! | #VALUE! | #VALUE! |  | 400
450 | - | #VALUE! | #VALUE! | #VALUE! |  | #VALUE! | #VALUE! |  | #VALUE! | #VALUE! |  | #VALUE! | #VALUE! | #VALUE! | #VALUE! | #VALUE! | #VALUE! | #VALUE! | #VALUE! | #VALUE! | #VALUE! | #VALUE! | #VALUE! |  | 450
500 | 487.6 | 0.1867314 | 2.181028 | 407.2663 |  | 2.675616 | 499.6213 |  | 3.092605 | 577.4864 |  | 3.459996 | 646.0898 | 3.792152 | 708.1138 | 4.097607 | 765.1518 | 4.381922 | 818.2423 | 4.648959 | 868.1065 | 4.901531 | 915.2696 |  | 500
630 | 614.2 | 0.2962849 | 2.519841 | 746.5909 |  | 3.090608 | 915.7004 |  | 3.571816 | 1058.275 |  | 3.995783 | 1183.89 | 4.379087 | 1297.457 | 4.731576 | 1401.895 | 5.059669 | 1499.104 | 5.367823 | 1590.405 | 5.659285 | 1676.761 |  | 630
710 | 692.4 | 0.3765338 | 2.715033 | 1022.302 |  | 3.329683 | 1253.738 |  | 3.847885 | 1448.859 |  | 4.304444 | 1620.769 | 4.717213 | 1776.19 | 5.096798 | 1919.117 | 5.45011 | 2052.151 | 5.781951 | 2177.1 | 6.095816 | 2295.281 |  | 710
800 | 780 | 0.4778362 | 2.92336 | 1396.887 |  | 3.584845 | 1712.969 |  | 4.14253 | 1979.451 |  | 4.633872 | 2214.232 | 5.078088 | 2426.494 | 5.486591 | 2621.692 | 5.866819 | 2803.379 | 6.22394 | 2974.024 | 6.561715 | 3135.425 |  | 800
900 | 877.4 | 0.6046237 | 3.144123 | 1901.011 |  | 3.855237 | 2330.968 |  | 4.454759 | 2693.453 |  | 4.982961 | 3012.816 | 5.460499 | 3301.547 | 5.899645 | 3567.065 | 6.308395 | 3814.205 | 6.692304 | 4046.326 | 7.055416 | 4265.871 |  | 900
1000 | 975 | 0.7466191 | 3.355533 | 2505.305 |  | 4.114171 | 3071.719 |  | 4.753758 | 3549.246 |  | 5.317256 | 3969.965 | 5.826704 | 4350.329 | 6.295195 | 4700.113 | 6.731258 | 5025.686 | 7.140819 | 5331.472 | 7.528194 | 5620.694 |  | 1000
1200 | 1170.2 | 1.075499 | 3.753976 | 4037.398 |  | 4.602182 | 4949.643 |  | 5.317275 | 5718.724 |  | 5.947295 | 6396.31 | 6.516883 | 7008.902 | 7.040677 | 7572.242 | 7.528215 | 8096.589 | 7.986123 | 8589.068 | 8.419224 | 9054.869 |  | 1200
nach Pradtl-Colebrook
© Copyright by VKR, Verband Kunststoff-Rohre und –Rohrleitungsteile (10.2018)

## PVC-U-Vollfüllung SN2
[5 empty] | Anlage 3.2.3.1c | [19 empty] | 4/10
Merkblatt - Abmessungen und hydraulische Kennwerte von kompakten Vollwandkanalrohrleitungen aus PVC-U
Leitfaden RL-03
Kanalisation
Hydraulische Kennwerte bei Vollfüllung | [8 empty] | betriebl. Rauigkeit: |  |  |  | kb = | 0.5 | mm | SN 2 (Serie 25/ SDR 51) | [7 empty] | PVC-U
1 |  |  |  |  | 2 |  | 3 | 6 |  | 7 | 10 |  | 11
|  | Gefälle | 10 | ‰ |  | 15 | ‰ |  | 20 | ‰ |  | 25 | ‰ | 30 | ‰ | 35 | ‰ | 40 | ‰ | 45 | ‰ | 50 | ‰
dn | di [mm] | Ai [m2] | v [m/s] | Q [l/s] |  | v [m/s] | Q [l/s] |  | v [m/s] | Q [l/s] |  | v [m/s] | Q [l/s] | v [m/s] | Q [l/s] | v [m/s] | Q [l/s] | v [m/s] | Q [l/s] | v [m/s] | Q [l/s] | v [m/s] | Q [l/s] |  | dn
110 | 104 | 0.008494867 | 0.8054877 | 6.84251 |  | 0.990613 | 8.415125 |  | 1.146743 | 9.741426 |  | 1.284326 | 10.91018 | 1.40873 | 11.96697 | 1.523142 | 12.93889 | 1.629642 | 13.84359 | 1.729675 | 14.69336 | 1.824293 | 15.49713 |  | 110
125 | 119 | 0.01112202 | 0.8807607 | 9.795841 |  | 1.082839 | 12.04336 |  | 1.253258 | 13.93876 |  | 1.403429 | 15.60897 | 1.539211 | 17.11914 | 1.664087 | 18.50801 | 1.780325 | 19.80082 | 1.889505 | 21.01512 | 1.992773 | 22.16367 |  | 125
160 | 153.6 | 0.01852987 | 1.041621 | 19.3011 |  | 1.279915 | 23.71666 |  | 1.48086 | 27.44014 |  | 1.657922 | 30.72107 | 1.818013 | 33.68755 | 1.965243 | 36.41569 | 2.102287 | 38.9551 | 2.231007 | 41.34026 | 2.352757 | 43.59627 |  | 160
200 | 192.2 | 0.02901327 | 1.205191 | 34.96654 |  | 1.480297 | 42.94827 |  | 1.712271 | 49.67859 |  | 1.916669 | 55.60882 | 2.101472 | 60.97056 | 2.271425 | 65.90145 | 2.429619 | 70.49119 | 2.578203 | 74.8021 | 2.718741 | 78.87955 |  | 200
250 | 240.2 | 0.04531436 | 1.391559 | 63.05762 |  | 1.708597 | 77.42397 |  | 1.975916 | 89.53738 |  | 2.211451 | 100.2105 | 2.424404 | 109.8603 | 2.620242 | 118.7346 | 2.802529 | 126.9948 | 2.973741 | 134.7532 | 3.135681 | 142.0914 |  | 250
315 | 302.6 | 0.07191637 | 1.613092 | 116.0077 |  | 1.979961 | 142.3916 |  | 2.289287 | 164.6372 |  | 2.561828 | 184.2373 | 2.808235 | 201.958 | 3.034837 | 218.2545 | 3.245758 | 233.4231 | 3.443864 | 247.6702 | 3.631239 | 261.1455 |  | 315
355 | 341 | 0.09132688 | 1.740408 | 158.9461 |  | 2.135912 | 195.0662 |  | 2.469376 | 225.5204 |  | 2.763182 | 252.3528 | 3.028814 | 276.6121 | 3.273095 | 298.9215 | 3.50047 | 319.687 | 3.71403 | 339.1907 | 3.916022 | 357.638 |  | 355
400 | 384.2 | 0.1159323 | 1.876995 | 217.6044 |  | 2.303216 | 267.0172 |  | 2.662573 | 308.6783 |  | 2.979191 | 345.3846 | 3.265446 | 378.5708 | 3.528691 | 409.0894 | 3.773718 | 437.4959 | 4.003856 | 464.1763 | 4.221528 | 489.4116 |  | 400
450 | 432.4 | 0.1468457 | 2.022337 | 296.9714 |  | 2.481241 | 364.3596 |  | 2.86815 | 421.1755 |  | 3.20904 | 471.2338 | 3.517239 | 516.4914 | 3.800662 | 558.111 | 4.064471 | 596.8502 | 4.312249 | 633.2352 | 4.546605 | 667.6495 |  | 450
500 | 480.4 | 0.1812575 | 2.160754 | 391.6528 |  | 2.650783 | 480.4741 |  | 3.063929 | 555.36 |  | 3.427935 | 621.3387 | 3.75703 | 680.9897 | 4.059671 | 735.8456 | 4.341366 | 786.9049 | 4.605942 | 834.8613 | 4.856187 | 880.2201 |  | 500
630 | 605.4 | 0.2878556 | 2.497263 | 718.8513 |  | 3.062953 | 881.6884 |  | 3.539882 | 1018.975 |  | 3.960079 | 1139.931 | 4.339975 | 1249.286 | 4.68933 | 1349.85 | 5.014506 | 1443.454 | 5.31992 | 1531.369 | 5.60879 | 1614.522 |  | 630
710 | 682.2 | 0.3655218 | 2.690099 | 983.2899 |  | 3.299143 | 1205.909 |  | 3.81262 | 1393.596 |  | 4.265015 | 1558.956 | 4.67402 | 1708.456 | 5.050144 | 1845.938 | 5.400235 | 1973.904 | 5.72905 | 2094.093 | 6.040053 | 2207.771 |  | 710
800 | 768.6 | 0.4639708 | 2.896807 | 1344.034 |  | 3.552323 | 1648.174 |  | 4.104975 | 1904.589 |  | 4.591884 | 2130.5 | 5.032092 | 2334.743 | 5.436909 | 2522.567 | 5.813706 | 2697.39 | 6.167605 | 2861.589 | 6.502332 | 3016.892 |  | 800
900 | 864.8 | 0.5873828 | 3.116147 | 1830.371 |  | 3.820972 | 2244.373 |  | 4.415193 | 2593.408 |  | 4.938724 | 2900.921 | 5.412039 | 3178.939 | 5.847302 | 3434.605 | 6.252438 | 3672.574 | 6.632952 | 3896.082 | 6.992853 | 4107.482 |  | 900
1000 | 960.8 | 0.7250298 | 3.325329 | 2410.963 |  | 4.077179 | 2956.076 |  | 4.711041 | 3415.645 |  | 5.269497 | 3820.542 | 5.774386 | 4186.602 | 6.238684 | 4523.232 | 6.670845 | 4836.562 | 7.076742 | 5130.849 | 7.46065 | 5409.194 |  | 1000
1200 | 1152.8 | 1.043753 | 3.719624 | 3882.37 |  | 4.560108 | 4759.628 |  | 5.268691 | 5499.213 |  | 5.892976 | 6150.813 | 6.457379 | 6739.91 | 6.976406 | 7281.646 | 7.459506 | 7785.883 | 7.913246 | 8259.476 | 8.342405 | 8707.412 |  | 1200
nach Pradtl-Colebrook
© Copyright by VKR, Verband Kunststoff-Rohre und –Rohrleitungsteile (10.2018)

## PVC-U-Vollfüllung SN4
[5 empty] | Anlage 3.2.3.1c | [19 empty] | 5/10
Merkblatt - Abmessungen und hydraulische Kennwerte von kompakten Vollwandkanalrohrleitungen aus PVC-U
Leitfaden RL-03
Kanalisation
Hydraulische Kennwerte bei Vollfüllung | [8 empty] | betriebl. Rauigkeit: |  |  |  | kb = | 0.5 | mm | SN4 (Serie 20 / SDR 41) | [7 empty] | PVC-U
1 |  |  |  |  | 2 |  | 3 | 6 |  | 7 | 10 |  | 11
|  | Gefälle | 10 | ‰ |  | 15 | ‰ |  | 20 | ‰ |  | 25 | ‰ | 30 | ‰ | 35 | ‰ | 40 | ‰ | 45 | ‰ | 50 | ‰
dn | di [mm] | Ai [m2] | v [m/s] | Q [l/s] |  | v [m/s] | Q [l/s] |  | v [m/s] | Q [l/s] |  | v [m/s] | Q [l/s] | v [m/s] | Q [l/s] | v [m/s] | Q [l/s] | v [m/s] | Q [l/s] | v [m/s] | Q [l/s] | v [m/s] | Q [l/s] |  | dn
110 | 103.6 | 0.008429647 | 0.8034253 | 6.772592 |  | 0.9880861 | 8.329217 |  | 1.143824 | 9.642035 |  | 1.281063 | 10.79891 | 1.405155 | 11.84496 | 1.51928 | 12.80699 | 1.625513 | 13.7025 | 1.725296 | 14.54364 | 1.819677 | 15.33923 |  | 110
125 | 118.6 | 0.01104738 | 0.8788025 | 9.708465 |  | 1.08044 | 11.93603 |  | 1.250487 | 13.8146 |  | 1.400331 | 15.46998 | 1.535817 | 16.96675 | 1.66042 | 18.34329 | 1.776406 | 19.62463 | 1.885347 | 20.82814 | 1.988391 | 21.9665 |  | 125
160 | 152 | 0.01814584 | 1.034515 | 18.77214 |  | 1.271209 | 23.06716 |  | 1.470806 | 26.689 |  | 1.64668 | 29.88039 | 1.805698 | 32.7659 | 1.95194 | 35.41958 | 2.088065 | 37.88969 | 2.215922 | 40.20976 | 2.336855 | 42.4042 |  | 160
200 | 190.2 | 0.0284126 | 1.197052 | 34.01134 |  | 1.470326 | 41.77579 |  | 1.700756 | 48.3229 |  | 1.903793 | 54.09171 | 2.087367 | 59.30751 | 2.256189 | 64.10419 | 2.413331 | 68.56901 | 2.560927 | 72.76258 | 2.70053 | 76.72906 |  | 200
250 | 237.6 | 0.04433868 | 1.381864 | 61.27001 |  | 1.69672 | 75.23033 |  | 1.962201 | 87.00139 |  | 2.196116 | 97.37289 | 2.407604 | 106.75 | 2.602096 | 115.3735 | 2.78313 | 123.4003 | 2.953165 | 130.9394 | 3.113991 | 138.0702 |  | 250
315 | 299.6 | 0.07049746 | 1.602882 | 112.9992 |  | 1.967456 | 138.7006 |  | 2.274845 | 160.3708 |  | 2.545681 | 179.4641 | 2.790547 | 196.7265 | 3.015731 | 212.6014 | 3.225333 | 227.3778 | 3.422199 | 241.2563 | 3.608402 | 254.3832 |  | 315
355 | 337.6 | 0.08951478 | 1.729374 | 154.8045 |  | 2.122396 | 189.9858 |  | 2.453768 | 219.6485 |  | 2.745731 | 245.7835 | 3.009697 | 269.4124 | 3.252445 | 291.1419 | 3.478395 | 311.3678 | 3.690615 | 330.3646 | 3.89134 | 348.3325 |  | 355
400 | 380.4 | 0.1136504 | 1.865235 | 211.9847 |  | 2.288811 | 260.1243 |  | 2.645939 | 300.712 |  | 2.960593 | 336.4726 | 3.245072 | 368.8037 | 3.506685 | 398.5361 | 3.750192 | 426.2108 | 3.978902 | 452.2038 | 4.195224 | 476.7889 |  | 400
450 | 428 | 0.1438724 | 2.009347 | 289.0896 |  | 2.465331 | 354.693 |  | 2.849778 | 410.0043 |  | 3.188499 | 458.7369 | 3.494736 | 502.796 | 3.776357 | 543.3134 | 4.038487 | 581.0267 | 4.284688 | 616.4483 | 4.517554 | 649.9512 |  | 450
500 | 475.4 | 0.177504 | 2.146603 | 381.0307 |  | 2.63345 | 467.448 |  | 3.043914 | 540.307 |  | 3.405556 | 604.5 | 3.732515 | 662.5365 | 4.033191 | 715.9077 | 4.313058 | 765.5851 | 4.575917 | 812.2437 | 4.824537 | 856.3749 |  | 500
630 | 599.2 | 0.2819899 | 2.481276 | 699.6948 |  | 3.043372 | 858.2001 |  | 3.517271 | 991.8347 |  | 3.934798 | 1109.573 | 4.312281 | 1216.019 | 4.659417 | 1313.908 | 4.982527 | 1405.022 | 5.286001 | 1490.599 | 5.573036 | 1571.54 |  | 630
710 | 675.2 | 0.3580591 | 2.6729 | 957.0562 |  | 3.278077 | 1173.746 |  | 3.788294 | 1356.433 |  | 4.237818 | 1517.389 | 4.644227 | 1662.908 | 5.017963 | 1796.727 | 5.365832 | 1921.285 | 5.69256 | 2038.273 | 6.001589 | 2148.924 |  | 710
800 | 760.8 | 0.4546015 | 2.878547 | 1308.592 |  | 3.529958 | 1604.724 |  | 4.079149 | 1854.388 |  | 4.56301 | 2074.351 | 5.000461 | 2273.217 | 5.402743 | 2456.095 | 5.777182 | 2626.316 | 6.128865 | 2786.191 | 6.461496 | 2937.406 |  | 800
900 | 856 | 0.5754895 | 3.09651 | 1782.009 |  | 3.796921 | 2185.088 |  | 4.387419 | 2524.914 |  | 4.907672 | 2824.314 | 5.378023 | 3094.996 | 5.81056 | 3343.916 | 6.213159 | 3575.608 | 6.59129 | 3793.218 | 6.948938 | 3999.041 |  | 900
1000 | 951 | 0.7103149 | 3.304379 | 2347.149 |  | 4.051518 | 2877.854 |  | 4.68141 | 3325.275 |  | 5.236368 | 3719.47 | 5.738095 | 4075.855 | 6.199485 | 4403.587 | 6.62894 | 4708.635 | 7.032294 | 4995.143 | 7.413798 | 5266.131 |  | 1000
1200 | - | #VALUE! | #VALUE! | #VALUE! |  | #VALUE! | #VALUE! |  | #VALUE! | #VALUE! |  | #VALUE! | #VALUE! | #VALUE! | #VALUE! | #VALUE! | #VALUE! | #VALUE! | #VALUE! | #VALUE! | #VALUE! | #VALUE! | #VALUE! |  | 1200
nach Pradtl-Colebrook
© Copyright by VKR, Verband Kunststoff-Rohre und –Rohrleitungsteile (10.2018)

## PVC-U-Vollfüllung SN8
[5 empty] | Anlage 3.2.3.1c | [19 empty] | 6/10
Merkblatt - Abmessungen und hydraulische Kennwerte von kompakten Vollwandkanalrohrleitungen aus PVC-U
Leitfaden RL-03
Kanalisation
Hydraulische Kennwerte bei Vollfüllung | [8 empty] | betriebl. Rauigkeit: |  |  |  | kb = | 0.5 | mm | SN 8 (Serie 16.5 / SDR 34) | [7 empty] | PVC-U
1 |  |  |  |  | 2 |  | 3 | 6 |  | 7 | 10 |  | 11
|  | Gefälle | 10 | ‰ |  | 15 | ‰ |  | 20 | ‰ |  | 25 | ‰ | 30 | ‰ | 35 | ‰ | 40 | ‰ | 45 | ‰ | 50 | ‰
dn | di [mm] | Ai [m2] | v [m/s] | Q [l/s] |  | v [m/s] | Q [l/s] |  | v [m/s] | Q [l/s] |  | v [m/s] | Q [l/s] | v [m/s] | Q [l/s] | v [m/s] | Q [l/s] | v [m/s] | Q [l/s] | v [m/s] | Q [l/s] | v [m/s] | Q [l/s] |  | dn
110 | 103.6 | 0.008429647 | 0.8034253 | 6.772592 |  | 0.9880861 | 8.329217 |  | 1.143824 | 9.642035 |  | 1.281063 | 10.79891 | 1.405155 | 11.84496 | 1.51928 | 12.80699 | 1.625513 | 13.7025 | 1.725296 | 14.54364 | 1.819677 | 15.33923 |  | 110
125 | 117.6 | 0.01086187 | 0.873896 | 9.492143 |  | 1.074428 | 11.6703 |  | 1.243544 | 13.50721 |  | 1.392568 | 15.12588 | 1.527312 | 16.58946 | 1.651233 | 17.93548 | 1.766584 | 19.1884 | 1.874929 | 20.36524 | 1.977409 | 21.47836 |  | 125
160 | 150.6 | 0.01781311 | 1.028273 | 18.31674 |  | 1.263562 | 22.50798 |  | 1.461974 | 26.04232 |  | 1.636805 | 29.1566 | 1.79488 | 31.9724 | 1.940255 | 34.56197 | 2.075573 | 36.97241 | 2.202671 | 39.23644 | 2.322888 | 41.37787 |  | 160
200 | 188.2 | 0.02781821 | 1.188879 | 33.07247 |  | 1.460314 | 40.62332 |  | 1.689194 | 46.99034 |  | 1.890865 | 52.60048 | 2.073204 | 57.67282 | 2.240891 | 62.33757 | 2.396976 | 66.67958 | 2.54358 | 70.75782 | 2.682244 | 74.61521 |  | 200
250 | 235.4 | 0.04352139 | 1.373627 | 59.78217 |  | 1.68663 | 73.40451 |  | 1.950549 | 84.89063 |  | 2.183089 | 95.01106 | 2.393333 | 104.1612 | 2.586681 | 112.5759 | 2.76665 | 120.4085 | 2.935685 | 127.7651 | 3.095565 | 134.7233 |  | 250
315 | 296.6 | 0.0690927 | 1.592633 | 110.0393 |  | 1.9549 | 135.0693 |  | 2.260347 | 156.1734 |  | 2.52947 | 174.7679 | 2.772788 | 191.5794 | 2.996549 | 207.0397 | 3.204826 | 221.4301 | 3.400448 | 234.9461 | 3.585474 | 247.7301 |  | 315
355 | 334.2 | 0.08772084 | 1.718295 | 150.7303 |  | 2.108826 | 184.988 |  | 2.438097 | 213.8719 |  | 2.72821 | 239.3209 | 2.990503 | 262.3294 | 3.231713 | 283.4886 | 3.456231 | 303.1835 | 3.667106 | 321.6816 | 3.86656 | 339.1778 |  | 355
400 | 376.6 | 0.1113911 | 1.853428 | 206.4554 |  | 2.274349 | 253.3423 |  | 2.629239 | 292.8738 |  | 2.941921 | 327.7038 | 3.224618 | 359.1937 | 3.484591 | 388.1524 | 3.726572 | 415.107 | 3.953849 | 440.4237 | 4.168816 | 464.369 |  | 400
450 | 423.6 | 0.1409295 | 1.996305 | 281.3381 |  | 2.449355 | 345.1863 |  | 2.83133 | 399.0178 |  | 3.167873 | 446.4466 | 3.472141 | 489.327 | 3.751951 | 528.7604 | 4.012396 | 565.4648 | 4.257014 | 599.9387 | 4.488382 | 632.5453 |  | 450
500 | 470.8 | 0.1740856 | 2.133531 | 371.417 |  | 2.617439 | 455.6583 |  | 3.025425 | 526.6829 |  | 3.384884 | 589.2596 | 3.70987 | 645.8349 | 4.008731 | 697.8623 | 4.286908 | 746.2889 | 4.548181 | 791.7727 | 4.795301 | 834.7928 |  | 500
630 | 593.2 | 0.2763708 | 2.465742 | 681.459 |  | 3.024344 | 835.8405 |  | 3.495299 | 965.9985 |  | 3.910232 | 1080.674 | 4.285369 | 1184.351 | 4.630349 | 1279.693 | 4.951452 | 1368.437 | 5.253041 | 1451.787 | 5.538293 | 1530.623 |  | 630
710 | 668.4 | 0.3508834 | 2.656123 | 931.9893 |  | 3.257529 | 1143.013 |  | 3.764566 | 1320.923 |  | 4.211288 | 1477.671 | 4.615164 | 1619.384 | 4.986572 | 1749.705 | 5.332273 | 1871.006 | 5.656965 | 1984.935 | 5.964068 | 2092.692 |  | 710
800 | 753.2 | 0.4455644 | 2.860682 | 1274.618 |  | 3.508077 | 1563.074 |  | 4.053882 | 1806.266 |  | 4.53476 | 2020.528 | 4.969514 | 2214.239 | 5.369317 | 2392.376 | 5.741447 | 2558.185 | 6.090962 | 2713.916 | 6.421543 | 2861.211 |  | 800
900 | - | #VALUE! | #VALUE! | #VALUE! |  | #VALUE! | #VALUE! |  | #VALUE! | #VALUE! |  | #VALUE! | #VALUE! | #VALUE! | #VALUE! | #VALUE! | #VALUE! | #VALUE! | #VALUE! | #VALUE! | #VALUE! | #VALUE! | #VALUE! |  | 900
1000 | - | #VALUE! | #VALUE! | #VALUE! |  | #VALUE! | #VALUE! |  | #VALUE! | #VALUE! |  | #VALUE! | #VALUE! | #VALUE! | #VALUE! | #VALUE! | #VALUE! | #VALUE! | #VALUE! | #VALUE! | #VALUE! | #VALUE! | #VALUE! |  | 1000
1200 | - | #VALUE! | #VALUE! | #VALUE! |  | #VALUE! | #VALUE! |  | #VALUE! | #VALUE! |  | #VALUE! | #VALUE! | #VALUE! | #VALUE! | #VALUE! | #VALUE! | #VALUE! | #VALUE! | #VALUE! | #VALUE! | #VALUE! | #VALUE! |  | 1200
nach Pradtl-Colebrook
© Copyright by VKR, Verband Kunststoff-Rohre und –Rohrleitungsteile (10.2018)

## PVC-U-Vollfüllung SN12
[5 empty] | Anlage 3.2.3.1c | [19 empty] | 7/10
Merkblatt - Abmessungen und hydraulische Kennwerte von kompakten Vollwandkanalrohrleitungen aus PVC-U
Leitfaden RL-03
Kanalisation
Hydraulische Kennwerte bei Vollfüllung | [8 empty] | betriebl. Rauigkeit: |  |  |  | kb = | 0.5 | mm | SN 12 (Serie 15.5 / SDR 32) | [7 empty] | PVC-U
1 |  |  |  |  | 2 |  | 3 | 6 |  | 7 | 10 |  | 11
|  | Gefälle | 10 | ‰ |  | 15 | ‰ |  | 20 | ‰ |  | 25 | ‰ | 30 | ‰ | 35 | ‰ | 40 | ‰ | 45 | ‰ | 50 | ‰
dn | di [mm] | Ai [m2] | v [m/s] | Q [l/s] |  | v [m/s] | Q [l/s] |  | v [m/s] | Q [l/s] |  | v [m/s] | Q [l/s] | v [m/s] | Q [l/s] | v [m/s] | Q [l/s] | v [m/s] | Q [l/s] | v [m/s] | Q [l/s] | v [m/s] | Q [l/s] |  | dn
110 | 102.8 | 0.008299962 | 0.7992915 | 6.634089 |  | 0.9830211 | 8.159038 |  | 1.137974 | 9.445145 |  | 1.274522 | 10.57848 | 1.397988 | 11.60325 | 1.511539 | 12.54572 | 1.617238 | 13.42301 | 1.716518 | 14.24703 | 1.810424 | 15.02645 |  | 110
125 | 117 | 0.01075132 | 0.8709443 | 9.363797 |  | 1.070812 | 11.51264 |  | 1.239368 | 13.32483 |  | 1.387897 | 14.92172 | 1.522196 | 16.36561 | 1.645707 | 17.69351 | 1.760676 | 18.92958 | 1.868662 | 20.09058 | 1.970803 | 21.18872 |  | 125
160 | 149 | 0.01743662 | 1.021112 | 17.80474 |  | 1.254789 | 21.87929 |  | 1.451842 | 25.31523 |  | 1.625476 | 28.34282 | 1.782469 | 31.08024 | 1.926849 | 33.59773 | 2.061241 | 35.94108 | 2.187469 | 38.14208 | 2.306863 | 40.22391 |  | 160
200 | 186.8 | 0.02740587 | 1.183137 | 32.4249 |  | 1.453281 | 39.82842 |  | 1.681071 | 46.07123 |  | 1.881783 | 51.57191 | 2.063255 | 56.5453 | 2.230144 | 61.11905 | 2.385487 | 65.37636 | 2.531393 | 69.37504 | 2.669398 | 73.15718 |  | 200
250 | 233.6 | 0.04285836 | 1.366866 | 58.58162 |  | 1.678348 | 71.93123 |  | 1.940984 | 83.18741 |  | 2.172394 | 93.10524 | 2.381617 | 102.0722 | 2.574026 | 110.3185 | 2.753121 | 117.9943 | 2.921335 | 125.2036 | 3.080439 | 132.0226 |  | 250
315 | 295 | 0.06834928 | 1.587149 | 108.4805 |  | 1.948183 | 133.1569 |  | 2.25259 | 153.9629 |  | 2.520798 | 172.2947 | 2.763288 | 188.8687 | 2.986287 | 204.1106 | 3.193856 | 218.2977 | 3.388812 | 231.6228 | 3.573209 | 244.2262 |  | 315
355 | - | - | - | - |  | - | - |  | - | - |  | - | - | - | - | - | - | - | - | - | - | - | - |  | 355
400 | 374.8 | 0.1103288 | 1.847819 | 203.8677 |  | 2.267479 | 250.1683 |  | 2.621305 | 289.2055 |  | 2.93305 | 323.6 | 3.2149 | 354.6962 | 3.474094 | 383.2927 | 3.715351 | 409.9103 | 3.941947 | 434.9104 | 4.15627 | 458.5564 |  | 400
450 | - | - | - | - |  | - | - |  | - | - |  | - | - | - | - | - | - | - | - | - | - | - | - |  | 450
500 | 467 | 0.1712867 | 2.122694 | 363.5892 |  | 2.604165 | 446.0588 |  | 3.010097 | 515.5895 |  | 3.367747 | 576.8502 | 3.691096 | 632.2357 | 3.988453 | 683.1689 | 4.26523 | 730.5771 | 4.525187 | 775.1044 | 4.771063 | 817.2197 |  | 500
630 | 586 | 0.2697026 | 2.447016 | 659.9665 |  | 3.001408 | 809.4876 |  | 3.468813 | 935.548 |  | 3.88062 | 1046.613 | 4.252931 | 1147.026 | 4.595311 | 1239.367 | 4.913994 | 1325.317 | 5.213311 | 1406.043 | 5.496413 | 1482.397 |  | 630
710 | 665 | 0.3473227 | 2.647708 | 919.6093 |  | 3.247222 | 1127.834 |  | 3.752665 | 1303.386 |  | 4.197982 | 1458.055 | 4.600588 | 1597.889 | 4.970828 | 1726.481 | 5.315442 | 1846.174 | 5.639113 | 1958.592 | 5.94525 | 2064.92 |  | 710
800 | 750 | 0.4417865 | 2.853138 | 1260.478 |  | 3.498837 | 1545.739 |  | 4.043213 | 1786.237 |  | 4.522831 | 1998.125 | 4.956446 | 2189.691 | 5.355201 | 2365.856 | 5.726357 | 2529.827 | 6.074957 | 2683.834 | 6.404672 | 2829.498 |  | 800
900 | - | #VALUE! | #VALUE! | #VALUE! |  | #VALUE! | #VALUE! |  | #VALUE! | #VALUE! |  | #VALUE! | #VALUE! | #VALUE! | #VALUE! | #VALUE! | #VALUE! | #VALUE! | #VALUE! | #VALUE! | #VALUE! | #VALUE! | #VALUE! |  | 900
1000 | - | #VALUE! | #VALUE! | #VALUE! |  | #VALUE! | #VALUE! |  | #VALUE! | #VALUE! |  | #VALUE! | #VALUE! | #VALUE! | #VALUE! | #VALUE! | #VALUE! | #VALUE! | #VALUE! | #VALUE! | #VALUE! | #VALUE! | #VALUE! |  | 1000
1200 | - | #VALUE! | #VALUE! | #VALUE! |  | #VALUE! | #VALUE! |  | #VALUE! | #VALUE! |  | #VALUE! | #VALUE! | #VALUE! | #VALUE! | #VALUE! | #VALUE! | #VALUE! | #VALUE! | #VALUE! | #VALUE! | #VALUE! | #VALUE! |  | 1200
nach Pradtl-Colebrook
© Copyright by VKR, Verband Kunststoff-Rohre und –Rohrleitungsteile (10.2018)

## PVC-U-Vollfüllung SN16
[5 empty] | Anlage 3.2.3.1c | [19 empty] | 8/10
Merkblatt - Abmessungen und hydraulische Kennwerte von kompakten Vollwandkanalrohrleitungen aus PVC-U
Leitfaden RL-03
Kanalisation
Hydraulische Kennwerte bei Vollfüllung | [8 empty] | betriebl. Rauigkeit: |  |  |  | kb = | 0.5 | mm | SN 16 (Serie 13.5 / SDR 28) | [7 empty] | PVC-U
1 |  |  |  |  | 2 |  | 3 | 6 |  | 7 | 10 |  | 11
|  | Gefälle | 10 | ‰ |  | 15 | ‰ |  | 20 | ‰ |  | 25 | ‰ | 30 | ‰ | 35 | ‰ | 40 | ‰ | 45 | ‰ | 50 | ‰
dn | di [mm] | Ai [m2] | v [m/s] | Q [l/s] |  | v [m/s] | Q [l/s] |  | v [m/s] | Q [l/s] |  | v [m/s] | Q [l/s] | v [m/s] | Q [l/s] | v [m/s] | Q [l/s] | v [m/s] | Q [l/s] | v [m/s] | Q [l/s] | v [m/s] | Q [l/s] |  | dn
110 | - | - | - | - |  | - | - |  | - | - |  | - | - | - | - | - | - | - | - | - | - | - | - |  | 110
125 | - | - | - | - |  | - | - |  | - | - |  | - | - | - | - | - | - | - | - | - | - | - | - |  | 125
160 | 148 | 0.01720336 | 1.016621 | 17.48929 |  | 1.249287 | 21.49194 |  | 1.445488 | 24.86726 |  | 1.618372 | 27.84143 | 1.774686 | 30.53056 | 1.918441 | 33.00364 | 2.052253 | 35.30564 | 2.177936 | 37.46782 | 2.296814 | 39.51292 |  | 160
200 | 185 | 0.02688025 | 1.175731 | 31.60393 |  | 1.444207 | 38.82066 |  | 1.670593 | 44.90597 |  | 1.870068 | 50.26789 | 2.05042 | 55.11581 | 2.216281 | 59.57419 | 2.370666 | 63.72411 | 2.515673 | 67.62192 | 2.652827 | 71.30865 |  | 200
250 | 231.4 | 0.0420549 | 1.358573 | 57.13467 |  | 1.66819 | 70.15557 |  | 1.929254 | 81.13459 |  | 2.159279 | 90.80824 | 2.367249 | 99.55443 | 2.558506 | 107.5977 | 2.73653 | 115.0845 | 2.903737 | 122.1164 | 3.061889 | 128.7674 |  | 250
315 | 291.6 | 0.06678285 | 1.575458 | 105.2135 |  | 1.933862 | 129.1488 |  | 2.236052 | 149.3299 |  | 2.502307 | 167.1112 | 2.743031 | 183.1874 | 2.964407 | 197.9716 | 3.170465 | 211.7326 | 3.364001 | 224.6576 | 3.547056 | 236.8825 |  | 315
355 | - | - | - | - |  | - | - |  | - | - |  | - | - | - | - | - | - | - | - | - | - | - | - |  | 355
400 | 370.2 | 0.1076373 | 1.833435 | 197.3459 |  | 2.24986 | 242.1688 |  | 2.600959 | 279.9602 |  | 2.910302 | 313.257 | 3.18998 | 343.3608 | 3.447177 | 371.0448 | 3.686575 | 396.8129 | 3.911426 | 421.0152 | 4.124097 | 443.9066 |  | 400
450 | - | - | - | - |  | - | - |  | - | - |  | - | - | - | - | - | - | - | - | - | - | - | - |  | 450
500 | 462.8 | 0.1682196 | 2.110675 | 355.0568 |  | 2.589443 | 435.595 |  | 2.993097 | 503.4975 |  | 3.348739 | 563.3236 | 3.670274 | 617.4121 | 3.965962 | 667.1526 | 4.241186 | 713.4506 | 4.499685 | 756.9352 | 4.744181 | 798.0643 |  | 500
630 | 586 | 0.2697026 | 2.447016 | 659.9665 |  | 3.001408 | 809.4876 |  | 3.468813 | 935.548 |  | 3.88062 | 1046.613 | 4.252931 | 1147.026 | 4.595311 | 1239.367 | 4.913994 | 1325.317 | 5.213311 | 1406.043 | 5.496413 | 1482.397 |  | 630
710 | - | - | - | - |  | - | - |  | - | - |  | - | - | - | - | - | - | - | - | - | - | - | - |  | 710
800 | - | - | - | - |  | - | - |  | - | - |  | - | - | - | - | - | - | - | - | - | - | - | - |  | 800
900 | - | #VALUE! | #VALUE! | #VALUE! |  | #VALUE! | #VALUE! |  | #VALUE! | #VALUE! |  | #VALUE! | #VALUE! | #VALUE! | #VALUE! | #VALUE! | #VALUE! | #VALUE! | #VALUE! | #VALUE! | #VALUE! | #VALUE! | #VALUE! |  | 900
1000 | - | #VALUE! | #VALUE! | #VALUE! |  | #VALUE! | #VALUE! |  | #VALUE! | #VALUE! |  | #VALUE! | #VALUE! | #VALUE! | #VALUE! | #VALUE! | #VALUE! | #VALUE! | #VALUE! | #VALUE! | #VALUE! | #VALUE! | #VALUE! |  | 1000
1200 | - | #VALUE! | #VALUE! | #VALUE! |  | #VALUE! | #VALUE! |  | #VALUE! | #VALUE! |  | #VALUE! | #VALUE! | #VALUE! | #VALUE! | #VALUE! | #VALUE! | #VALUE! | #VALUE! | #VALUE! | #VALUE! | #VALUE! | #VALUE! |  | 1200
nach Pradtl-Colebrook
© Copyright by VKR, Verband Kunststoff-Rohre und –Rohrleitungsteile (10.2018)

## Wandrauhigkeiten & Teilfüllung
| Anlage 3.2.3.1c |  | 9/10
Merkblatt - Abmessungen und hydraulische Kennwerte von kompakten Vollwandkanalrohrleitungen aus PVC-U
Leitfaden RL-03
Kanalisation
Betriebliche Wandrauhigkeit mit Ablagerungen |  | Rauhigkeit und Teilfüllung
Rohrmaterial | kb [mm]
PE, PP, PVC | 0.25 - 0.6
Beton | 2.0 - 3.0
Guss | 1.0 - 1.5 ?
Steinzeug | 0.2 - 0.6
GFK
“Tables for the hydraulic design of pipes, sewers and channels”
Authors: HR Wallingford and D.I.H. Barr
© Copyright by VKR, Verband Kunststoff-Rohre und –Rohrleitungsteile (10.2018)
Füllgrad h/di
Max. zulässiger Teilfüllungsgrad = 0.85

## Legende
| Anlage 3.2.3.1c | 10/10
Merkblatt - Abmessungen und hydraulische Kennwerte von kompakten Vollwandkanalrohrleitungen aus PVC-U
Leitfaden RL-03
Kanalisation
Legende der Abkürzungen
Abkürzung | Beschreibung
dn | nomineller Aussendurchmesser [mm]
e | Wanddicke [mm]
di | errechneter Innendurchmesser (auf Basis von dn und e) [mm]
AR | benetzte Rohrinnenoberfläche pro Meter [m2]
kg/m | Metergewicht des Rohrs [kg/m]
Ai | innere Kreisquerschnittsfläche des Rohrs [m2]
v | Fliessgeschwindigkeit bei Vollfüllung [m/s]
Q | Volumenstrom bei Vollfüllung [l/s]
kb | Betriebliche Wandrauhigkeit mit Ablagerungen [mm]
© Copyright by VKR, Verband Kunststoff-Rohre und –Rohrleitungsteile (10.2018)