## Schweissprotokoll
1/3
Anlage 4.7.4.2
Schweissprotokoll für die Heizelement-Stumpfschweissung aus Polyethylen und Polypropylen Abwasserleitungen
Leitfaden RL-03
Kanalisation
Kunde | [5 empty] | Schweisser Name | [6 empty] | Schweissmaschine
Baustelle | [5 empty] | Ausführende Firma | [6 empty] | PE-Rohr | PE 80 r | PE 100 r | PE 100-RC r
Rohraufbau | Vollwand r |  | Typ A1 r | Mehrschichtrohr oder Hohlwandprofil mit axial verlaufenden Kammern |  | Typ A2 r | Hohlwandprofil mit spiralförmig/ radial verlaufenden Kammern |  | Typ B r | gerippte oder gewellte Wandaufbauten |  |  | PP-Rohr | PP-H/ PP-R r | PP-MD r | PP-MD, PP-QD r
Nr. | Datum | Rohr Ø | Wand- dicke [mm] | Heizelement-Temperatur [°C] | Drücke [bar] |  |  | Wulstgrösse beim Angleichen [mm] | Zeiten |  |  | Witterung | Witterungs-schutz | Stromzufuhr | Visum Monteur | Bemerkungen
[5 empty] | Bewegungs-kraft | Angleichen/ Fügen bei p=0.15N/mm2 | Angleichen/ Fügen inkl. Bewegungs-kraft |  | Anwärmen [s] | Umstellen [s] | Abkühlen unter Fügedruck [min.] | Sonnig = 1 trocken = 2 Wind = 3 Regen = 4 | Keine = 1 Schirm = 2 Zelt = 3 Beheizt = 4 | Netz = N Generator = G
Bsp. 1 | 2016-01-01 | 110 | 10mm | 219°C | 10 bar | 9 bar | 19 bar | 1 mm | 100 s | 6 s | 15 min | 2 | 1 | G | P. stauffer | Schweissung OK
© Copyright by VKR, Verband Kunststoff-Rohre und –Rohrleitungsteile (12.2017)

## PE-Schw.-Parameter DVS 2207-1
|  | Anlage 4.7.4.2 | 2/3
Schweissprotokoll für die Heizelement-Stumpfschweissung aus Polyethylen und Polypropylen Abwasserleitungen
Leitfaden RL-02 | Schweissparameter gemäss DVS 2207-1 (2015-08)
PE-Druckrohre | für die Heizelement-Stumpfschweissung von Polyethylen
© Copyright by VKR, Verband Kunststoff-Rohre und –Rohrleitungsteile (12.2017)
Heizelement-Oberflächen-Temperatur PE
220°C ± 10°C

## PP-Schw.-Parameter DVS 2207-11
|  | Anlage 4.7.4.2 | 3/3
Schweissprotokoll für die Heizelement-Stumpfschweissung aus Polyethylen und Polypropylen Abwasserleitungen
Leitfaden RL-03 | Schweissparameter gemäss DVS 2207-11 (2015-08)
Kanaisation | für die Heizelement-Stumpfschweissung von Polypropylen
(Zwischenwerte sind zu interpolieren!)
© Copyright by VKR, Verband Kunststoff-Rohre und –Rohrleitungsteile (12.2017)
* Angleichen, Fügen und Abkühlen mit p = 0.10 ±0.01 N/mm2
** Anwärmen mit p ≤ 0.01 N/mm2
*** Min. Wulsthöhe am Heizelement am Ende der Angleichzeit
Bewert.-Gr. I: ∆s ≤ 0.1 s
Bewert.-Gr. II: ∆s ≤ 0.2 s
Bewert.-Gr. I:
hohe Anforderungen an Sicherheit/ Belastbarkeit
Bewert.-Gr. II:
durchschnittliche Anforderungen an Sicherheit/ Belastbarkeit
Heizelement-Oberflächen-Temperatur PP
210°C ± 10°C