## Kanalisation
1/1
Anlage 2.3b
| Leitfaden RL-03 | Datenblatt - Entscheidungsmatrix zur Materialauswahl
Kanalisation
[6 empty] | PE |  |  | PP |  |  | PVC-U |  |  | Beton |  |  | Steinzeug
SIA190 - Kriterium |  | Wirtschaftl. | Umwelt | Technik | Gewicht | Punkte | Punkte gewichtet | Eigenschaft | Punkte | Punkte gewichtet | Eigenschaft | Punkte | Punkte gewichtet | Eigenschaft | Punkte | Punkte gewichtet | Eigenschaft | Punkte | Punkte gewichtet | Eigenschaft
1.1 | mechanische Widerstandsfähigkeit (gegenüber Medien, Baugrund und Grundwasser) |  |  | x | 6 | 9 | 54 | Mechan. Bestens geeignet. Spannungsabbau durch biegeweiche Verformung. Vorteil bei kantigem hartem Kies Leitungszone. | 8 | 48 | Mechan. Bestens geeignet. Spannungsabbau durch biegeweiche Verformung. | 10 | 60 | Mechan. Bestens geeignet. Spannungsabbau durch biegeweiche Verformung. Hoher E-Modul |  | 0 |  |  | 0
1.2 | chemische Widerstandsfähigkeit (gegenüber Medien, Baugrund und Grundwasser) |  |  | x | 6 | 9 | 54 | Ausgezeichnete chemische Widerstandsfähigkeit. | 10 | 60 | Exzellente hohe chemische Widerstandsfähigkeit. (Favorisiert in Chem. Industrie) | 10 | 60 | Exzellente hohe chemische Widerstandsfähigkeit. (Favorisiert in Chem. Industrie) |  | 0 |  |  | 0
2 | Anschlussmöglichkeiten (an bestehende/ künftige Entwässerung) | x |  | x | 5 | 10 | 50 | umfassende Anschlussmöglichkeiten. Einfache Handhabung (Gewicht). Vorkonfektionierte Teile möglich. Grösste Artikelvielfalt. | 9 | 45 | umfassende Anschlussmöglichkeiten. Einfache Handhabung (Gewicht). | 10 | 50 | Gute Anschlussmöglichkeiten. Einfache Handhabung (Gewicht). |  | 0 |  |  | 0
3 | Systemverträglichkeit | x |  | x | 3 | 10 | 30 | Komplettsystem (Schächte, Rohre, Formteile, Rigolen, etc.). Alle Verbingstechniken (geschweisst, mechan.) | 10 | 30 | Komplettsystem (Schächte, Rohre, Formteile, Rigolen, etc.). Alle Verbingstechniken (geschweisst, mechan.) | 10 | 30 | Komplettsystem (Schächte, Rohre, Formteile, Rigolen, etc.). Viele Verbingstechniken (mechan., geklebt) |  | 0 |  |  | 0
4 | Belastungen (von innen und aussen) |  |  | x | 6 | 7 | 42 | Unterschiedliche Ringsteifigkeitsklassen entspr. Rohrstatik verfügbar. (Teilumhüllungen zulässig) | 8 | 48 | Unterschiedliche Ringsteifigkeitsklassen entspr. Rohrstatik verfügbar. (Teilumhüllungen zulässig) | 8 | 48 | Unterschiedliche Ringsteifigkeitsklassen entspr. Rohrstatik verfügbar. (Teilumhüllungen zulässig) |  | 0 |  |  | 0
5 | Dichtheitsanforderungen | x | x | x | 8 | 10 | 80 | Hohe Dichtheit des Komplettsystem (inkl. Schacht). (enge Dichtungstoleranzen gibt Sicherheit bzgl. Wurzeldruck). Geschweisste Systeme mit exzelenter Dichtheit. | 10 | 80 | Hohe Dichtheit des Komplettsystem (inkl. Schacht). (enge Dichtungstoleranzen gibt Sicherheit bzgl. Wurzeldruck). Geschweisste Systeme mit exzelenter Dichtheit. | 10 | 80 | Hohe Dichtheit des Komplettsystem (inkl. Schacht). (enge Dichtungstoleranzen gibt Sicherheit bzgl. Wurzeldruck). |  | 0 |  |  | 0
6 | Lagestabilität |  |  | x | 5 | 8 | 40 | hervorragende Eigenschaft des biegeweiches System. (kann Verschiebungen/ Setzungen bis zu gewissen Grenzen durch Verformung kompensieren.) | 9 | 45 | hervorragende Eigenschaft des biegeweiches System. (kann Verschiebungen/ Setzungen bis zu gewissen Grenzen durch Verformung kompensieren.) | 8 | 40 | hervorragende Eigenschaft des biegeweiches System. (kann Verschiebungen/ Setzungen bis zu gewissen Grenzen durch Verformung kompensieren.) |  | 0 |  |  | 0
7 | thermisches Verhalten |  |  | x | 2 | 5 | 10 | grössere Wärmedehnung als biegesteife Systeme. Materialelastizität gleicht dies zumeist aus. | 6 | 12 | grössere Wärmedehnung als biegesteife Systeme. Materialelastizität gleicht dies zumeist aus. | 7 | 14 | grössere Wärmedehnung als biegesteife Systeme. Materialelastizität gleicht dies zumeist aus. |  | 0 |  |  | 0
8 | Wirtschaftlichkeit (bzgl. Bau und Unterhalt) | x |  |  | 10 | 10 | 100 | einfache, schnelle Verlegung. (Gewicht/ Handling) Material mit geringster Schadensrate. Kosteneffizienter Unterhalt (schlechte Haftung von Ablagerungen, Hochdruck-Spülbar) | 10 | 100 | einfache, schnelle Verlegung. (Gewicht/ Handling) Material mit geringster Schadensrate. Kosteneffizienter Unterhalt (schlechte Haftung von Ablagerungen, Hochdruck-Spülbar) | 10 | 100 | einfache, schnelle Verlegung. (Gewicht/ Handling) Material mit geringster Schadensrate. Kosteneffizienter Unterhalt (schlechte Haftung von Ablagerungen, Hochdruck-Spülbar) |  | 0 |  |  | 0
9 | nachhaltige Nutzung von Ressourcen |  | x |  | 5 | 9 | 45 | Günstige Ökobilanz. Geschlossener technischer Wertstoffkreislauf. Keine gesundheitsschädlichen Inhaltsstoffe. | 9 | 45 | Günstige Ökobilanz. Geschlossener technischer Wertstoffkreislauf. Keine gesundheitsschädlichen Inhaltsstoffe. | 9 | 45 | Günstige Ökobilanz. Geschlossener technischer Wertstoffkreislauf. 40% der Inhaltsstoffe basieren auf Steinsalz. |  | 0 |  |  | 0
Weitere Aspekte
A | Lebensdauer | x | x |  | 10 | 9 | 90 | Nutzungsdauer ≥ 100 Jahre gesichert. | 9 | 90 | Nutzungsdauer ≥ 100 Jahre gesichert. | 9 | 90 | Nutzungsdauer ≥ 100 Jahre gesichert. |  | 0 |  |  | 0
B | Life Cycle Cost | x | x |  | 10 | 10 | 100 | Niedrigste Kosten bei biegeweichen Kanalsystemen. (Geringe Installationskosten, lange Lebensdauer, geringe Schadensrate, einfacher Unterhalt) | 10 | 100 | Niedrigste Kosten bei biegeweichen Kanalsystemen. (Geringe Installationskosten, lange Lebensdauer, geringe Schadensrate, einfacher Unterhalt) | 10 | 100 | Niedrigste Kosten bei biegeweichen Kanalsystemen. (Geringe Installationskosten, lange Lebensdauer, geringe Schadensrate, einfacher Unterhalt) |  | 0 |  |  | 0
C | umweltbezogenes Schädigungspotential |  | x |  | 8 | 9 | 72 | Schädigungspotential nur 15% biegesteifer Systeme. (Sehr geringes Risiko von Ex-/ Infiltration) | 9 | 72 | Schädigungspotential nur 15% biegesteifer Systeme. (Sehr geringes Risiko von Ex-/ Infiltration) | 9 | 72 | Schädigungspotential nur 15% biegesteifer Systeme. (Sehr geringes Risiko von Ex-/ Infiltration) |  | 0 |  |  | 0
D | Korrosionsbeständigkeit |  | x | x | 7 | 10 | 70 | keine Korrosion möglich. | 10 | 70 | keine Korrosion möglich. | 10 | 70 | keine Korrosion möglich. |  | 0 |  |  | 0
E | Hydraulische Eigenschaft | x |  | x | 6 | 8 | 48 | sehr geringe betriebliche Wandrauhigkeit (glatte, porenfreie Oberfläche). | 8 | 48 | sehr geringe betriebliche Wandrauhigkeit (glatte, porenfreie Oberfläche). | 8 | 48 | sehr geringe betriebliche Wandrauhigkeit (glatte, porenfreie Oberfläche). |  | 0 |  |  | 0
F | Ablagerungen | x |  | x | 6 | 8 | 48 | Ablageungen schlecht haftend und ohne grosse Kraft spülbar. | 8 | 48 | Ablageungen schlecht haftend und ohne grosse Kraft spülbar. | 8 | 48 | Ablageungen schlecht haftend und ohne grosse Kraft spülbar. |  | 0 |  |  | 0
G | Abrieb | x |  | x | 6 | 10 | 60 | sehr abriebfest. | 10 | 60 | sehr abriebfest. | 10 | 60 | sehr abriebfest. |  | 0 |  |  | 0
H | Witterungsbeständigkeit | x |  | x | 6 | 10 | 60 | extrem witterungsbeständig (schwarz auch in Aussenanwendungen UV-beständig). | 9 | 54 | sehr gut witterungsbeständig. | 8 | 48 | gut witterungsbeständig. |  | 0 |  |  | 0
I | Temperaturbeständigkeit |  |  | x | 4 | 8 | 32 | gute Temperaturbeständigkeit (kurzzeitig bis 90°C). | 9 | 36 | erhöhte Temperaturbeständigkeit (kurzzeitig bis 95°C oder mit Spezialdichtungen bis 110° bzw. 130°C). | 7 | 28 | gute Temperaturbeständigkeit (bis 60°C). |  | 0 |  |  | 0
J | Brandverhalten |  | x | x | 3 | 6 | 18 | mittel brennbar und schwach qualmend, keine giftigen Gase (SI/ VKF 4.3 - wie Holz/ Wachs). | 6 | 18 | mittel brennbar und schwach qualmend, keine giftigen Gase (SI/ VKF 4.3 - wie Holz/ Wachs). | 5 | 15 | schwer entflammbar, selbstverlöschend und mittel qualmend, stechende Gase (SI/ VKF 5.2). |  | 0 |  |  | 0
| Bewertung Total gewichtet | [5 empty] | 1103 | Punkte |  | 1109 | Punkte |  | 1106 |  |  | 0 |  |  | 0
© Copyright by VKR, Verband Kunststoff-Rohre und –Rohrleitungsteile (10.2018)
Note on J14: Höherer E-Modul als PE
Note on J16: Höherer E-Modul als PE